## LH
[7 empty] | （手动归类） |  |  |  |  | （手动转换为四元数组） | （手动取高温） |  |  | （手动取高温） | [5 empty] | （复查FBR等，如100-114列；mL gcat−1 h−1视为与表头单位一致） |  | 催化剂孔道结构性质 | [16 empty] | 与原料碳数相同的烃类选择性（wt%） |  |  | 裂化产物（碳数小于原料碳数的烃）选择性(wt%) | 各裂化产物在所有裂化产物中的占比（wt%） | [11 empty] | 分子筛载体类型 |  |  |  |  | 金属组分 | [8 empty] | 助剂类型及含量（wt%）
录入员（姓名首字母缩写） | 文献(参考前面的格式） | 通讯作者（最后一位） | 反应物 | 催化剂代号 | 通讯作者 | 反应类型（都写Ferrotank oil hydrogenation isomerization） | 制备方法（金属引入方式，英文全称） | 焙烧温度（℃） | 焙烧气氛组分 | 焙烧时间（h） | 活化气氛 | 活化气氛的组成 | 活化温度（℃） | 活化气氛压力（MPa） | 活化气体流速（ml/min） | 活化时间h | 反应条件氢油比（体积比） | 反应温度区间℃ | 同碳数异构烃收率最佳反应温度℃ | 反应压力Mpa | 液烃类进料流速（ml/min） | 液体积空速h-1 | 液质量空速h-1 | 催化剂比表面积 m2/g | 催化剂介孔比表面积 m2/g | 催化剂孔容cm3/g | 催化剂介孔容cm3/g | 催化剂孔径nm | 催化剂平均粒径（nm） | NH3-TPD计算酸量（μmol/g） |  |  |  | B酸量μmol/g | L酸量μmol/g | 金属位点数量（μmol/g） | 金属位数量/Brønsted酸量 | 原料烃转化率(wt%) | 气体产率wt% | C5+液体收率wt% | 异构烃总选择性(wt%) | 单支链异构烃选择性（wt%） | 多支链异构烃选择性(wt%) |  | C3 | C4 | C5 | C6 | C7 | C8 | C9 | C10 | C11 | C12 | C13 | C13+ | 分子筛硅铝比（SiO2/Al2O3，mol） | 分子筛名称 | Si源 | Al源 | 模板剂 | Pt含量（wt%） | Pt颗粒尺寸（nm） | Pt分散度% | Pd含量（wt%） | Pd颗粒尺寸（nm） | Pd分散度% | Ni含量（wt%） | Ni颗粒尺寸（nm） | Ni分散度% | Fe | Co | Cu | Zn | Mo | La | Ga | Ce | Zr
用于统计工作量 | [29 empty] | 弱酸 | 中强酸 | 强酸 | 总酸量
WF | ChemistrySelect 2020, 5, 6585 –6593 | Wei Huang
| Microporous and Mesoporous Materials, 2024, 365: 112895. | Wei Wu | 正十六烷 | Pd/ZSM-22 |  |  | 软模板法合成微介复合分子筛，后浸渍金属Pd | 600 | 空气 | 4 |  |  | 400 | 2 | - | 1 | 500（体积比） | 220~310 | 300 | 2 | - | - | 3.75 | 203 | 56 | 0.58 | 0.52 | 20~80nm出现介孔 | - | - | - | - | - |  |  | 28.2 | 0.66 | 89.4 |  |  | 85.7 | 72.9 | 12.8 | 14.3 | 17 | 18 | 15 | 11 | 9 | 8 | 5 | 4.5 | 4 | 4 | 2 | 2.5 | 90.4（icp） | - | - | 99.5 | - | - | - | - | 0.5 | 1.67 | 60 | - | - | - | - | - | - | - | - | - | - | - | -
| ACS Catalysis, 2020, 10(18): 10449-10458. | Honggang Fu | 正十六烷 | 3.0Ni−0.5Mo/S-11 |  |  | 共浸渍法 | 300 | 空气 | 5 |  |  | 500 | 2 | 50 | 2 | 650（体积比） | 275~335 | 320 | 2 | 0.06 | - | 3.1 | - | - | - | - | - | 5000 | - | - | - | - |  |  | 123.8 | 3.9 | 93 |  |  | 87.5 | 53.7 | 33.8 | 12.5 | 3 | 7.5 | 11 | 12 | 13 | 11 | 12.5 | 10 | 9 | 6 | 2.5 | 2.5 | - | - | - | - | - | - | - | - | - | - | - | 3 | 4 | 24.3 | - | - | - | - | 0.5 | - | - | - | -
Note on C2: LiuXW: 写最后一位作者
Note on I2: LiuXW: 空气焙烧，以及热解都写在这里

## 多余横列 (hidden)
0.67 | 250 | 1.5 | 1NL/gcat.h | 94.32 | 0.33 | 14.14 | 32.9 | 67.1