## 总表
录入员（姓名首字母缩写） | 文献 | 杂志名称 | 通讯作者 | 反应类型（都填Hydrocracking of FTO oil） | 催化剂代号 | 制备方法（引入金属方法，填英文全称） | 干燥温度(℃) | 干燥时间（h） | 焙烧温度(℃) | 焙烧时间（h） | 反应器类型 | 还原条件气氛 | 还原温度℃ | 压强Mpa | 空速h-1 | 时间h | 反应原料 | 温度℃ | 反应气氛 | 压强Mpa | 氢油体积比 | 空速（LHSV）h-1 | 反应前BET m2/g | 反应前孔容cm3/g | 反应前孔径nm | 粒径mesh | 反应后BET m2/g | 反应后孔容cm3/g | 反应后孔径nm | 硅铝比 | 分子筛名称 | Pt含量（%） | Rh含量 | Co含量 | K含量 | Mn含量 | S含量 | SiO2含量 | Cu含量 | Ni含量 | Zr含量 | Al含量 | Zn含量 | V含量 | Li含量 | Na含量 | Ca含量 | Rb含量 | Cs含量 | Mg含量 | Sr含量 | Ba含量 | B含量 | Ce含量 | W含量 | Mo含量 | 反应物转化率(mol%) | 碳平衡 | C1-C4产物收率 | C5-C8产物收率 | C9-C17产物收率 | C18-C34产物收率
| 小晶粒Ｙ分子筛催化剂在费托蜡制航煤中的应用 | 高等化学工程学报 | 魏强 | 费托蜡加氢裂化 | ０.３Ｐｔ／（Ｙ２０⁃２４ ＋ＡＳＡ） | 等体积浸渍法 | 100 | 12 | 400 | 5 | 固定床 | H2 | 400 | 0.1 | 1000 | 4 | n-C22 | 260 | H2 | 4 |  | 2000 | 91 | 0.23 | 10.12 | [6 empty] | 0.35 | [24 empty] | 42.95
| 富含介孔Ni/W-USY/Al2O3催化剂的费托蜡加氢裂化性能 | 燃料化学学报 | 黄传峰 | 费托蜡加氢裂化 | Ni/W-USY/Al2O3 | 等体积浸渍法 |  |  |  |  | 固定床 | 硫化 |  |  |  |  | 低温费托合成蜡 | 355 | H2 | 4 | 1000 | [9 empty] | USY | [8 empty] | 7 |  | 55 | [12 empty] | 23
不同文献C数划分不一样，统一较为困难

## Sheet1
碳氢化合物总选择性 | 氢碳化合物C1选择性(wt%) | C2-4选择性(wt%) | C5+选择性(wt%)
0
17.3 | 22.54335 | 77.45665
21.2 | 12.73585 | 87.26415
31.9 | 6.896552 | 93.10345
35.2 | 7.670455 | 92.32955
右侧为分项选择性 | 氢碳化合物C1选择性(wt%) | C2-4选择性(wt%) | C5+选择性(wt%)
nFe2O3
1Rh | 3.9 | 13.4
2Rh | 2.7 | 18.5
5Rh | 2.2 | 29.7
7Rh | 2.7 | 32.5

## 汇总
文献 | 作者 | 开始标号 | 结束标号 | 论文发布时间
F-T合成Fe-Mn催化剂预处理及活性相研究 | 定明月 | 1 | 37 | 2009.5
费托合成热力学、动力学研究及产物选择性控制 | 高军虎 | 38 | 43 | 2011.11
F-T合成铁基催化剂结构控制研究 | 申能美 | 44 | 45 | 2010.4
浆态床F-T合成FeCuKSiO2催化剂预处理研究 | 郝庆兰 | 46 | 100 | 2005.7
新型Fe-Mn 催化剂的制备化学与F-T 合成反应性能研究 | 李廷真 | 101 | 115 | 2007.4
浆态床F-T 合成Fe-Mn 催化剂的基础研究 | 陶志超 | 116 | 159 | 2007.6
新型铁基催化剂的制备表征及F-T合成反应性能研究 | 吴宝山 | 160 | 173 | 2004.12
FeMnSiO2催化剂结构性质、相互作用及F-T合成性能研究 | 张成华 | 174 | 186 | 2006.4
Fe-Mn催化剂的制备、表征及其F-T合成 | 杨勇 | 187 | 215 | 2004.4
碱性金属对F-T 合成铁基催化剂的助剂作用研究 | 李吉凡 | 216 | 232 | 2013.1
新型铁基催化剂的制备化学及F-T合成反应性能研究 | 马彩莲 | 233 | 234 | 2015.7
铁基费托合成催化剂相变调控及反应性能研究 | 高芳芳 | 235 | 241 | 2013.7
Fe/Mo2C的制备、表征及其CO加氢反应性能 | 莫涛 | 242 | 255 | 2016.7
费托合成铁硅催化剂结构性能研究 | 常强 | 256 | 261 | 2019.7
铁基FT 合成催化剂助剂效应（SiO2、Mn）研究 | 张昱 | 262 | 264 | 2021.1
钾助剂对铁基催化剂活化行为和费托反应性能 的作用 研究 | 牛立伟 | 265 | 268 | 2019.7
硼对铁基费托合成催化剂的助剂作用研究 | 万红柳 | 269 | 276 | 2021.1
Fe-Mo 催化剂相互作用及F-T 合成性能研究 | 秦绍东 | 277 | 296 | 2010.7
Fe基F-T合成催化剂载体效应研究 | 青明 | 297 | 319 | 2011.7
结构助剂对F-T 合成Fe 基催化剂的影响研究 | 索海云 | 320 | 339 | 2012.1
浆态床合成低碳烯烃 Fe-Mn 催化剂研究 | 汪根存 | 340 | 348 | 2013.7

## 多余竖列 (hidden)
标号 | 初始温度 | 升温速率℃/min | 加热到℃ | 保持时间h | Fresh物相α-Fe2O3(%) | Fresh物相(spm)Fe3+(%) | CO转化率(mol%)TOS:长时间h | CO+H2转化率(mol%)TOS:长时间h | C1选择性(wt%)TOS:长时间h | C2-4选择性(wt%)TOS:长时间h | C5-11选择性(wt%)TOS:长时间h | C12+选择性(wt%)TOS:长时间h | C2-4烯烃(wt%)TOS:长时间h | C5-11烯烃(wt%)TOS:长时间h | C5-11选择性(wt%) | C12+选择性(wt%) | C2-4烯烃(wt%) | C5-11烯烃(wt%) | 反应后比表面积m2/g | 反应后孔容cm3/g | 反应后平均孔径nm | Reaction for 150h物相Fe3O4(A)(%) | Reaction for 150h物相Fe3O4(B)(%) | Reaction for 150h物相Fe3O4(%) | Reaction for 150h物相χ-Fe5C2(%) | Reaction for 150h物相ε’-Fe2.2C(%) | Reaction for 150h物相(spm)Fe3+(%) | Reaction for 150h物相(spm)Fe2+(%) | After reduction物相Fe3O4(A)(%) | After reduction物相Fe3O4(B)(%) | After Reaction物相Fe3O4(A)(%) | After Reaction物相Fe3O4(B)(%)
1 | 室温 | 0.83 | 120 | 2 | 17.5 | 82.5 | 45.95 | 40.45 | 9.09 | 32.75 | 33.51 | 24.65 | 78.5 | 79.57 | 31.79 | 28.57 | 79.7 | 77.63 | 47 | 0.17 | 14.51 | 7.9 | 13.8 | 21.7 | 18.4 | 60.0 | 60.0 |  | 6.6 | 12.4 | 7.8 | 18.1
2 | 室温 | 0.83 | 120 | 2 | 17.5 | 82.5 | 42.75 | 36.18 | 9.29 | 30.92 | 34.4 | 25.39 | 78.3 | 76.57 | 34.88 | 26.56 | 79.62 | 77.26 | 49 | 0.18 | 14.26 | 10.0 | 20.6 | 30.6 | 14.4 | 55.1 | 55.1 |  | 11.4 | 17.4 | 8.9 | 24.1
3 | 室温 | 0.83 | 120 | 2 | 17.5 | 82.5 | 40.14 | 32.07 | 9.57 | 34.68 | 42.75 | 13 | 77.03 | 77.63 | 38.34 | 18.55 | 78.41 | 77 | 57 | 0.21 | 14.21 | 12.0 | 23.5 | 35.5 | 9.9 | 54.7 | 54.7 |  | 12.9 | 23.3 | 8.3 | 28.1
4 | 室温 | 0.83 | 120 | 2 | 17.5 | 82.5 | 41.04 | 33.03 | 10.21 | 35.22 | 45.92 | 8.65 | 77.64 | 75.46 | 46.48 | 9.93 | 78.11 | 76.12 | 66 | 0.23 | 14.17 | 11.5 | 19.9 | 31.4 | 5.7 | 51.2 | 51.2 | 11.7 | 8.7 | 24.4 | 11.1 | 20.3
5 | [14 empty] | 39.28 | 15.27 | 79.36 | 79.19 |  |  |  | 7.9 | 19 | 26.9 | 8 | 13.4 | 39.3 | 12.4 | 9.3 | 18.2
6 | [14 empty] | 39.66 | 16.14 | 78.95 | 78.95 |  |  |  | 9.2 | 19.7 | 28.9 | 6.3 | 15.3 | 42.9 | 6.5 | 10.5 | 18.6
7 | [14 empty] | 39.97 | 17.35 | 78.25 | 78.71 |  |  |  | 8.6 | 18.7 | 27.3 | 5.5 | 16 | 32.5 | 18.6 | 12.2 | 14
8 | [14 empty] | 39.65 | 13.17 | 80.51 | 78.87 |  |  |  | 12.3 | 21.3 | 33.6 | 4 | 7.1 | 47.9 | 7.5 | 12.5 | 20.3
9 | [14 empty] | 39.15 | 14.31 | 80.39 | 78.89 |  |  |  | 21.7 | 6.9 | 28.6 | 10.2 | 6.5 | 42.3 | 12.3 | 9.9 | 20.6
10 | [14 empty] | 39.47 | 15.23 | 80.29 | 78.19 |  |  |  | 9 | 23.1 | 32.1 | 8.5 | 6 | 52.5 | 0.9 | 10.3 | 22
11 | [14 empty] | 38.43 | 12.77 | 81.46 | 77.89 |  |  |  | 8.7 | 26.2 | 34.9 | 6.2 | 6.2 | 33.4 | 19.4 | 9.8 | 23.2
12 | [14 empty] | 38.39 | 13.26 | 81.3 | 78.09 |  |  |  | 13.5 | 19.1 | 32.6 | 2.3 | 9.2 | 51.8 | 4.1 | 11.3 | 24
13 | [14 empty] | 39.34 | 13.79 | 80.45 | 77.27 |  |  |  | 8.7 | 19.9 | 28.6 | 6.2 | 9.2 | 46.3 | 9.7 | 10.5 | 20.7
14 | 室温 | 0.83 | 120 | 2 | [10 empty] | 40.95 | 19.16 | 81.16 | 79.11
15 | 室温 | 0.83 | 120 | 2 | [10 empty] | 39.75 | 18.32 | 79.47 | 78.9
16 | 室温 | 0.83 | 120 | 2 | [10 empty] | 40.56 | 15.37 | 78.69 | 77.89
17 | [14 empty] | 36.96 | 11.79 | 73.24 | 69.78 | [5 empty] | 27.3 | 1.3 | 4.2 | 59.6 | 7.7
18 | [14 empty] | 36.46 | 17.56 | 76.78 | 78.39 | [5 empty] | 14.4 | 32.8 |  | 38.3 | 14.6
19 | [14 empty] | 37.65 | 10.91 | 80.33 | 77.53 | [5 empty] | 32.3 | 9.5 |  | 58.3
20 | [14 empty] | 39.46 | 11.49 | 78.9 | 76.31 | [5 empty] | 33.3 | 7.2 |  | 53.9 | 5.6
21 | [14 empty] | 41.42 | 12.53 | 78.33 | 75.81 | [5 empty] | 29.3 | 5.7 | 2.8 | 57.1 | 5.1
22
23
24
25
26
27
28
29
30
31
32
33
34
35
36
37
38
39
40
41
42
43
44
[29 empty] | 20.3 | 11.5
[29 empty] | 3.1 | 2.5
[29 empty] | 37 | 30.5
[29 empty] | 51.5 | 30.3
[29 empty] | 54 | 32

## 多余横列 (hidden)
0.67 | 250 | 1.5 | 1NL/gcat.h | 94.32 | 0.33 | 14.14 | 32.9 | 67.1