## LH
[5 empty] | （手动归类） | [5 empty] | （手动转换为四元数组） | （手动取高温） |  |  |  |  | （手动取高温） |  |  |  |  | （复查FBR等，如100-114列；mL gcat−1 h−1视为与表头单位一致） |  |  |  | （保留一个较大数字） | （<10按等于10处理） |  |  |  | 总碳选择性(CO2和含氧化合物选择性保留，未给出的为0，烃类选择性归一化后整理到了烃分布中，甲醇和乙醇选择性可转化为不包含CO2的选择性，进而和不包含CO2的醇类选择性计算得到醇分布) | [9 empty] | 总烃选择性（可包含醇类）（已有数据保留，未给出的尝试利用总C选择性归一化，0代表未给出或不能归一化） | [5 empty] | 总醇选择性（只有醇类）（已有数据保留，未给出的用前面提及的换算得到，0代表未给出或计算错误） | [38 empty] | STY(mmol/gcat/h)
录入员（姓名首字母缩写） | 文献(参考前面的格式） | 通讯作者（最后一位） | 反应类型（都填Fischer-Tropsch synthesis） | 催化剂代号 | 制备方法（英文全称） | 额外特殊步骤 | 焙烧温度（oC） | 升温速率(℃/min) | 焙烧时间（h） | 活化气氛 | 活化气氛的组成 | 活化温度 | 升温速率(℃/min) | 活化气氛压力 | 活化气体流速 | 空速h-1 | 活化时间h | 反应条件H2/CO | 反应温度℃ | 反应压力Mpa | 反应流速 | 空速h-1 | 还原后BET m2/g | 还原后孔容cm3/g | 还原后孔径nm | 粒径（nm） | 反应后BET m2/g | 反应后孔容cm3/g | 反应后孔径nm | CO转化率(mol%) | CO2选择性(mol%) | CxHy总选择性（mol%） | CH4选择性(mol%) | C2-4选择性（烷烃+烯烃）(mol%) | 烯烃C2-4(mol%) | C5+选择性(mol%) | 含氧化合物总选择性 | 甲醇（CH3OH）选择性(mol%) | 乙醇EtOH选择性（mol%） | 烯烷比（O/P） | CH4选择性(mol%) | C2-4选择性（烷烃+烯烃）(mol%) | 烯烃C2-4(mol%) | C5+选择性(mol%) | C2+选择性(mol%) | 醇类选择性（free of CO2） | 甲醇（CH3OH）选择性(mol%) | 乙醇EtOH选择性（mol%） | C2+醇选择性(mol%) | C5+醇选择性(mol%) | 载体名称 | Rh含量（wt%） | Rh晶粒尺寸（nm） | Rh分散度% | Cu含量（wt%） | Cu分散度% | Ni含量（wt%） | Co含量（wt%） | Co3O4晶粒尺寸（nm） | Co晶粒尺寸（nm） | Co分散度% | Co2+含量 | Co3+含量 | metallic Co | Co2C | CoO | Mn含量 | Li含量 | Na含量 | K含量 | Ca含量 | Rb含量 | Cs含量 | Zr含量 | Zn含量 | V含量 | Mg含量 | Sr含量 | Ba含量 | W含量 | Mo含量 | Ru含量 | Pt含量 | Ag含量 | Ti | 产物 | 数值 | 链增长率α | TON或TOF
用于统计工作量 | [30 empty] | 总碳选择性 | [9 empty] | 总烃选择性（可包含醇类） | [5 empty] | 总醇选择性（只有醇类） |  |  |  | 所用载体写在这里 | [30 empty] | 未注明元素可写这里
WF | ChemistrySelect 2020, 5, 6585 –6593 | Wei Huang |  | Cu0Fe1 | LP |  | 280 |  | 8 |  | 67,33,0,0,0,0,0,0 | 220 |  | 3 |  | 900 | 24 | 2 | 220 | 3 |  | 900 | 45.41 | 0.18 | 16.4 |  | 7.28 | 0.01 | 10.8 | 0.44 | 53.76 | 27.14 |  |  |  |  | 19.1 |  |  | 0.23 | 43.29 | 48.55 | 0 | 8.16 | 56.71 | 0 | 7.3 | 0 | 92.7 | 0 |  |  |  |  | 0 | [31 empty] | 0.05892857
WF | ChemistrySelect 2020, 5, 6585 –6593 | Wei Huang |  | Cu1Fe1 | LP |  | 280 |  | 8 |  | 67,33,0,0,0,0,0,0 | 220 |  | 3 |  | 900 | 24 | 2 | 220 | 3 |  | 900 | 72.26 | 0.1 | 6.3 |  | 8.64 | 0.01 | 4.8 | 10.83 | 76.72 | 9.28 |  |  |  |  | 14 |  |  | 0.27 | 38.67 | 48.82 | 0 | 12.51 | 61.33 | 0 | 9.48 | 0 | 86.89 | 3.63 |  |  |  |  | 46.12 | [31 empty] | 1.450446
WZN | Catalysis Communications 2014,55,53-56 | Tsubaki, Noritatsu |  | Co/SBA-15 | [13 empty] | 2 | 260 | 1 |  |  | 787 | 1.12 | [5 empty] | 81.7 | 2.4 |  | 7.1 |  |  | 80.2 |  |  |  |  | 7.1 |  |  | 80.2
WZN | Catalysis Communications 2014,55,53-56 | Tsubaki, Noritatsu |  | Co/Al-SBA-15 | [13 empty] | 2 | 260 | 1 |  |  | 536 | 0.65 | [5 empty] | 64.2 | 0.9 |  | 10.7 |  |  | 78.5 |  |  |  |  | 10.7 |  |  | 78.5
WZN | Catalysis Communications 2014,55,53-56 | Tsubaki, Noritatsu |  | Co/MZ | WI |  | 350 |  | 3 | [8 empty] | 2 | 260 | 1 |  |  | 408 | 0.31 | [5 empty] | 25.9 | 0 |  | 17.6 |  |  | 70.7 |  |  |  |  | 17.6 |  |  | 70.7 | [13 empty] | 10
WZN | AngewandteChemie-International Edition 2015,54,4553-4556 | Zhang Qinghong Wang Ye |  | Co/SiO2 | [13 empty] | 1 | 230 | 2 | 20mLmin-1 | [8 empty] | 37 |  |  | 6.6 | 5.2 |  | 88 |  |  |  |  | 6.6 | 5.2 |  | 88 | 93.2 | [12 empty] | 15
WZN | AngewandteChemie-International Edition 2015,54,4553-4556 | Zhang Qinghong Wang Ye |  | Co/Al2O3 | [13 empty] | 1 | 230 | 2 | 20mLmin-1 | [8 empty] | 39 |  |  | 4.6 | 5.9 |  | 89 |  |  |  |  | 4.6 | 5.9 |  | 89 | 94.9 | [12 empty] | 15
WZN | AngewandteChemie-International Edition 2015,54,4553-4556 | Zhang Qinghong Wang Ye |  | Co/H-Y | [13 empty] | 1 | 230 | 2 | 20mLmin-1 | [8 empty] | 36 |  |  | 12 | 14 |  | 75.1 |  |  |  |  | 12 | 14 |  | 75.1 | 89.1 | [12 empty] | 15
WZN | AngewandteChemie-International Edition 2015,54,4553-4556 | Zhang Qinghong Wang Ye |  | Co/Na-Y | [13 empty] | 1 | 230 | 2 | 20mLmin-1 | [8 empty] | 35 |  |  | 9.7 | 11 |  | 78.2 |  |  |  |  | 9.7 | 11 |  | 78.2 | 89.2 | [12 empty] | 15
WZN | AngewandteChemie-International Edition 2015,54,4553-4566 | Zhang Qinghong Wang Ye |  | Co/H-meso-Y | [13 empty] | 1 | 230 | 2 | 20mLmin-1 | [8 empty] | 42 |  |  | 7.7 | 11 |  | 81.2 |  |  |  |  | 7.7 | 11 |  | 81.2 | 92.2 | [12 empty] | 15
WZN | AngewandteChemie-International Edition 2015,54,4553-4566 | Zhang Qinghong Wang Ye |  | Co/Na-meso-Y | [13 empty] | 1 | 230 | 2 | 20mLmin-1 | [8 empty] | 40 |  |  | 5 | 6.1 |  | 89 |  |  |  |  | 5 | 6.1 |  | 89 | 95.1 | [12 empty] | 15
WZN | AppliedCatalysis A-general 2015,499,188-196 | Ahmad Tavasoli |  | 石墨烯负载的钴催化剂 | WI |  | 450 | 10 | 3 | [8 empty] | 2 | 220 | 1.8 | 45mLmin-1 |  | 602 | 1.46 | 0.44 | [5 empty] | 1.42 |  | 8.2 | 1.63 |  | 88.75 |  |  |  |  | 8.2 | 1.63 |  | 88.75 | [13 empty] | 14.9 | [29 empty] | 0.85 | 38.6
WZN | AppliedCatalysis A-general 2015,499,188-196 | Ahmad Tavasoli |  | γ-氧化铝支撑钴催化剂 | WI |  | 450 | 1 | 3 | [8 empty] | 2 | 220 | 1.8 | 45mLmin-1 |  | 214 | 0.439 | 4.26 | [32 empty] | 14.9
WZN | AppliedCatalysis A-general 2015,499,188-196 | Ahmad Tavasoli |  | 碳纳米管负载的钴催化剂 | WI |  | 450 | 10 | 3 | [8 empty] | 2 | 220 | 1.8 | 45mLmin-1 |  | 372 | 0.765 | 4.32 | [5 empty] | 1.22 |  | 12.5 | 2.15 |  | 84.16 |  |  |  |  | 12.5 | 2.15 |  | 84.16 | 86.31 | [12 empty] | 14.9 | [29 empty] | 0.8 | 35.1
WZN | Fuel 2015,148,48-57 | Noritatsu Tsubaki |  | Co/Y-A | WI |  | 400 |  | 2 |  | 100,0,0,0,0,0,0,0 | 400 |  | 0.1 | 80 mL/min |  | 10 | 2 | 260 | 1 |  |  | 628 | 0.45 |  | 11.3 |  |  |  | 66.2 | 1.5 |  | 10.8 | 13.9 |  | 72.8 |  |  |  |  | 10.8 | 13.9 |  | 72.8 | 86.7 | [5 empty] | 沸石 | [6 empty] | 10
WZN | Fuel 2015,148,48-57 | Noritatsu Tsubaki |  | Co/Y-B | WI |  | 400 |  | 2 |  | 100,0,0,0,0,0,0,0 | 400 |  | 0.1 | 80 mL/min |  | 10 | 2 | 260 | 1 |  |  | 643 | 0.43 |  | 11.1 |  |  |  | 69.7 | 2.9 |  | 11.9 | 13.6 |  | 74.5 |  |  |  |  | 11.9 | 13.6 |  | 74.5 | 88.1 | [5 empty] | 沸石 | [6 empty] | 10
WZN | Fuel 2015,148,48-57 | Noritatsu Tsubaki |  | Co/Y-AB0.25 | WI |  | 400 |  | 2 |  | 100,0,0,0,0,0,0,0 | 400 |  | 0.1 | 80 mL/min |  | 10 | 2 | 260 | 1 |  |  | 638 | 0.46 |  | 12.7 |  |  |  | 66.3 | 1.9 |  | 14.7 | 10.7 |  | 74.6 |  |  |  |  | 14.7 | 10.7 |  | 74.6 | 85.3 | [5 empty] | 沸石 | [6 empty] | 10
WZN | Fuel 2015,148,48-57 | Noritatsu Tsubaki |  | Co/Y- AB1 | WI |  | 400 |  | 2 |  | 100,0,0,0,0,0,0,0 | 400 |  | 0.1 | 80 mL/min |  | 10 | 2 | 260 | 1 |  |  | 619 | 0.48 |  | 12.9 |  |  |  | 75.7 | 3.5 |  | 11.4 | 10.2 |  | 78.4 |  |  |  |  | 11.4 | 10.2 |  | 78.4 | 88.6 | [5 empty] | 沸石 | [6 empty] | 10
WZN | Fuel 2015,148,48-57 | Noritatsu Tsubaki |  | Co/Y- AB4 | WI |  | 400 |  | 2 |  | 100,0,0,0,0,0,0,0 | 400 |  | 0.1 | 80 mL/min |  | 10 | 2 | 260 | 1 |  |  | 615 | 0.52 |  | 10.7 |  |  |  | 75.9 | 1.8 |  | 8.4 | 7.7 |  | 83.9 |  |  |  |  | 8.4 | 7.7 |  | 83.9 | 91.6 | [5 empty] | 沸石 | [6 empty] | 10
WZN | Fuel 2015,148,48-57 | Noritatsu Tsubaki |  | Co/Y- AB6 | WI |  | 400 |  | 2 |  | 100,0,0,0,0,0,0,0 | 400 |  | 0.1 | 80 mL/min |  | 10 | 2 | 260 | 1 |  |  | 607 | 0.57 |  | 11 |  |  |  | 66.5 | 2 |  | 14.5 | 12.8 |  | 72.7 |  |  |  |  | 14.5 | 12.8 |  | 72.7 | 85.5 | [5 empty] | 沸石 | [6 empty] | 10
WZN | Fuel 2015,148,48-57 | Noritatsu Tsubaki |  | Co/Y- P | WI | [5 empty] | 100,0,0,0,0,0,0,0 | 400 |  | 0.1 | 80 mL/min |  | 10 | 2 | 260 | 1 |  |  | 589 | 0.38 |  | 10.9 |  |  |  | 50.2 | 1.1 |  | 21.9 | 13.6 |  | 64.5 |  |  |  |  | 21.9 | 13.6 |  | 64.5 | 78.1 | [5 empty] | 沸石 | [6 empty] | 10
WZN | ChemicalEngineeringScience,2015,127,72-83 | Richard Guilet
WZN | Chemical Communications,2015,51,145-148 | Yuefeng Liu,Cuong Pham-Huu |  | 10CS | WI | [12 empty] | 2 | 225 | 4 |  |  | 33 | 0.14 |  | 20 |  |  |  | 32.3 | 0 |  | 4.5 | 2.4 |  | 93.1 |  |  |  |  | 4.5 | 2.4 |  | 93.1 | 95.5 | [5 empty] | 碳化硅 | [6 empty] | 10 | [29 empty] | 0.92
WZN | Chemical Communications,2015,51,145-148 | Yuefeng Liu,Cuong Pham-Huu |  | 10CTS-D | WI | [12 empty] | 2 | 225 | 4 | 60 mL g_cat⁻¹ min⁻¹ |  | 25 | 0.08 |  | 18 |  |  |  | 43.4 | 0 |  | 4.5 | 1.9 |  | 93.6 |  |  |  |  | 4.5 | 1.9 |  | 93.6 | 95.5 | [5 empty] | 掺杂二氧化钛的碳化硅 | [6 empty] | 10 | [26 empty] | 10 |  |  | 0.92
WZN | Chemical Communications,2015,51,145-148 | Yuefeng Liu,Cuong Pham-Huu |  | 10CTS-C10 | WI | [12 empty] | 2 | 225 | 4 | 80 mL g_cat⁻¹ min⁻¹ |  | 40 | 0.11 |  | 10 |  |  |  | 61 | 0.1 |  | 5.8 | 2.9 |  | 91.2 |  |  |  |  | 5.8 | 2.9 |  | 91.2 | 94.1 | [5 empty] | SBA-15 | [6 empty] | 10 | [29 empty] | 0.91
WZN | RSC Advances,2015,5,59792-59803 | Fei Yu |  | 20Co/SiO₂ | WI |  | 450 |  | 6 |  |  | 400 | 1 | 0.1 |  |  | 6 | 1 | 245 | 1 |  |  | 114 | 0.88 | 15.4 |  |  |  |  | 18.8 | 2.3 | 87.7 | 18.4 | 19.6 |  | 62 |  |  |  |  | 18.4 | 19.6 |  | 62 | 81.6 | 10 |  |  |  |  | SBA-15 | [6 empty] | 20 | 27.1 | 20.3 | 4.7 | [26 empty] | 0.8
WZN | RSC Advances,2015,5,59792-59803 | Fei Yu |  | 10Co/SBA-15 | WI |  | 450 |  | 6 |  |  | 400 | 1 | 0.1 |  |  | 6 | 1 | 245 | 1 |  |  | 407 | 1.62 | 7.8 |  |  |  |  | 18.3 | 1.8 | 90.4 | 20.9 | 17.7 |  | 61.4 |  |  |  |  | 20.9 | 17.7 |  | 61.4 | 79.1 | 7.8 |  |  |  |  | SBA-15 | [6 empty] | 10 | 13.3 | 10 | 9.6 | [26 empty] | 0.82
WZN | RSC Advances,2015,5,59792-59803 | Fei Yu |  | 20Co/SBA-15 | WI |  | 450 |  | 6 |  |  | 400 | 1 | 0.1 |  |  | 6 | 1 | 245 | 1 |  |  | 384 | 1.72 | 7.2 |  |  |  |  | 35.6 | 1.6 | 92.1 | 20.3 | 16.9 |  | 62.8 |  |  |  |  | 20.3 | 16.9 |  | 62.8 | 79.7 | 6.3 |  |  |  |  | SBA-15 | [6 empty] | 20 | 14.9 | 11.2 | 8.6 | [26 empty] | 0.83
WZN | RSC Advances,2015,5,59792-59803 | Fei Yu |  | 30Co/SBA-15 | WI |  | 450 |  | 6 |  |  | 400 | 1 | 0.1 |  |  | 6 | 1 | 245 | 1 |  |  | 359 | 1.36 | 7.1 |  |  |  |  | 22.4 | 1.1 | 93.3 | 20.1 | 16 |  | 63.9 |  |  |  |  | 20.1 | 16 |  | 63.9 | 79.9 | 5.6 |  |  |  |  | SBA-15 | [6 empty] | 30 | 20.6 | 15.5 | 6.2 | [26 empty] | 0.82
WZN | RSC Advances,2015,5,59792-59803 | Fei Yu |  | 20Co/SBA-15(P1) | WI |  | 450 |  | 6 |  |  | 400 | 1 | 0.1 |  |  | 6 | 1 | 245 | 1 |  |  | 457 | 0.72 | 4.9 |  |  |  |  | 27.6 | 1 | 90.8 | 21.1 | 16.7 |  | 62.2 |  |  |  |  | 21.1 | 16.7 |  | 62.2 | 78.9 | 8.2 |  |  |  |  | SBA-15 | [6 empty] | 20 | 10.5 | 7.9 | 12.1 | [26 empty] | 0.81
WZN | RSC Advances,2015,5,59792-59803 | Fei Yu |  | 20Co/SBA-15(P2) | WI |  | 450 |  | 6 |  |  | 400 | 1 | 0.1 |  |  | 6 | 1 | 245 | 1 |  |  | 455 | 0.8 | 6.5 |  |  |  |  | 34.5 | 1.7 | 92 | 20.5 | 16.8 |  | 62.7 |  |  |  |  | 20.5 | 16.8 |  | 62.7 | 79.5 | 6.3 |  |  |  |  | SBA-15 | [6 empty] | 20 | 13.8 | 10.4 | 9.2 | [26 empty] | 0.81
WZN | RSC Advances,2015,5,59792-59803 | Fei Yu |  | 20Co/SBA-15(P3) | WI |  | 450 |  | 6 |  |  | 400 | 1 | 0.1 |  |  | 6 | 1 | 245 | 1 |  |  | 396 | 0.85 | 7.8 |  |  |  |  | 40.3 | 0.6 | 93.4 | 19.5 | 17 |  | 63.5 |  |  |  |  | 19.5 | 17 |  | 63.5 | 80.5 | 6 |  |  |  |  | SBA-15 | [6 empty] | 20 | 15 | 11.3 | 8.5 | [26 empty] | 0.82
WZN | RSC Advances,2015,5,59792-59803 | Fei Yu |  | 20Co/SBA-15(P4) | WI |  | 450 |  | 6 |  |  | 400 | 1 | 0.1 |  |  | 6 | 1 | 245 | 1 |  |  | 354 | 0.9 | 9.7 |  |  |  |  | 43.8 | 0.4 | 92.6 | 19.2 | 16.2 |  | 64.6 |  |  |  |  | 19.2 | 16.2 |  | 64.6 | 80.8 | 7 |  |  |  |  | SBA-15 | [6 empty] | 20 | 16 | 12 | 8 | [26 empty] | 0.83
WZN | CatalysisScience&Technology,2015,5,3525-3535 | Jong Wook Bae |  | Co/Al(0)SBA-15 | WI |  | 400 |  | 3 |  | 100,0,0,0,0,0,0,0 | 400 |  |  |  | 8000 L⋅kgcat​−1 | 12 | 2 | 220 | 2 |  |  | 464 | 0.81 | 7 |  |  |  |  | 8.1 |  |  | 3 | 5.6 |  | 91.4 |  |  |  |  | 3 | 5.6 |  | 91.4 | [6 empty] | SBA-15和Al2O3 | [6 empty] | 25 | 25.1 | 18.8
WZN | CatalysisScience&Technology,2015,5,3525-3535 | Jong Wook Bae |  | Co/Al(2)SBA-15 | WI |  | 400 |  | 3 |  | 100,0,0,0,0,0,0,0 | 400 |  |  |  | 8000 L⋅kgcat​−1 | 12 | 2 | 220 | 2 |  |  | 678 | 1.09 | 6.4 |  |  |  |  | 11 |  |  | 3.6 | 10.7 |  | 85.7 |  |  |  |  | 3.6 | 10.7 |  | 85.7 | [6 empty] | SBA-15和Al2O3 | [6 empty] | 25 | 35.5 | 26.6
WZN | CatalysisScience&Technology,2015,5,3525-3535 | Jong Wook Bae |  | Co/Al(3)SBA-15 | WI |  | 400 |  | 3 |  | 100,0,0,0,0,0,0,0 | 400 |  |  |  | 8000 L⋅kgcat​−1 | 12 | 2 | 220 | 2 |  |  | 514 | 0.9 | 7 |  |  |  |  | 11.4 |  |  | 9.4 | 28.3 |  | 62.4 |  |  |  |  | 9.4 | 28.3 |  | 62.4 | [6 empty] | SBA-15和Al2O3 | [6 empty] | 25 | 16.4 | 12.3
WZN | CatalysisScience&Technology,2015,5,3525-3535 | Jong Wook Bae |  | Co/Al(4)SBA-15 | WI |  | 400 |  | 3 |  | 100,0,0,0,0,0,0,0 | 400 |  |  |  | 8000 L⋅kgcat​−1 | 12 | 2 | 220 | 2 |  |  | 484 | 0.82 | 6.9 |  |  |  |  | 12.4 |  |  | 9.5 | 33.1 |  | 57.4 |  |  |  |  | 9.5 | 33.1 |  | 57.4 | [6 empty] | SBA-15和Al2O3 | [6 empty] | 25 | 12.2 | 9.2
WZN
WZN
WZN
Note on C2: LiuXW: 写最后一位作者
Note on H2: LiuXW: 空气焙烧，以及热解都写在这里

## Sheet1
SBQ | Applied Catalysis B: Environmental 2019, 248, 73–83 | Xingang Li | Fischer–Tropsch synthesis (Syngas → hydrocarbons) | Table 1 data. Co loading: TG=2.9 wt%, ICP=3.0 wt%; Activity=1.0×10^-5 molCO gCo^-1 s^-1; TOF=6.9×10^-3 s^-1; chain growth probability α=0.57. Reaction kept at XCO<10%. | Co/CS | HT+ SG/EISA | 400 |  | 4 | 0.2 | H2 (pure) | 400 |  |  |  | 10 | 2 | 220 | 2 | [9 empty] | <10 |  |  | 14.5 | 34.2 | 51.3 |  | 0.51 | 14.5 | 34.2 | 51.3 |  |  | CS (N-free carbon nanospheres) |  | 3 | 11.1 | 8.6 | [8 empty] | 0.57 | TOF=6.9×10^-3 s^-1
SBQ | Applied Catalysis B: Environmental 2019, 248, 73–83 | Xingang Li | Fischer–Tropsch synthesis (Syngas → hydrocarbons) | Table 1 data. Co loading: TG=3.1 wt%, ICP=3.2 wt%; Activity=2.5×10^-5 molCO gCo^-1 s^-1; TOF=10.0×10^-3 s^-1; chain growth probability α=0.76. Reaction kept at XCO<10%. | Co/NCS-500 | HT+ SG/EISA | 400 |  | 4 | 0.2 | H2 (pure) | 400 |  |  |  | 10 | 2 | 220 | 2 | [9 empty] | <10 |  |  | 4.4 | 21.2 | 74.4 |  | 0.61 | 4.4 | 21.2 | 74.4 |  |  | NCS-500 (N-doped carbon nanospheres, carbonized 500°C) |  | 3.2 | 6.5 | 14.8 | [8 empty] | 0.76 | 10.0×10^-3 s^-1
SBQ | Applied Catalysis B: Environmental 2019, 248, 73–83 | Xingang Li | Fischer–Tropsch synthesis (Syngas → hydrocarbons) | Table 1 data. Co loading: TG=3.3 wt%, ICP=3.2 wt%; Activity=1.9×10^-5 molCO gCo^-1 s^-1; TOF=9.1×10^-3 s^-1; chain growth probability α=0.72. Reaction kept at XCO<10%. | Co/NCS-600 | HT+ SG/EISA | 400 |  | 4 | 0.2 | H2 (pure) | 400 |  |  |  | 10 | 2 | 220 | 2 | [9 empty] | <10 |  |  | 4.3 | 26.2 | 69.5 |  | 0.6 | 4.3 | 26.2 | 69.5 |  |  | NCS-600 (N-doped carbon nanospheres, carbonized 600°C) |  | 3.2 | 7.8 | 12.3 | [8 empty] | 0.72 | 9.1×10^-3 s^-1
SBQ | Applied Catalysis B: Environmental 2019, 248, 73–83 | Xingang Li | Fischer–Tropsch synthesis (Syngas → hydrocarbons) | Table 1 data. Co loading: TG=3.0 wt%, ICP=2.9 wt%; Activity=1.5×10^-5 molCO gCo^-1 s^-1; TOF=8.1×10^-3 s^-1; chain growth probability α=0.69. Reaction kept at XCO<10%. | Co/NCS-700 | HT+ SG/EISA | 400 |  | 4 | 0.2 | H2 (pure) | 400 |  |  |  | 10 | 2 | 220 | 2 | [9 empty] | <10 |  |  | 5.2 | 27.3 | 67.5 |  | 0.58 | 5.2 | 27.3 | 67.5 |  |  | NCS-700 (N-doped carbon nanospheres, carbonized 700°C) |  | 2.9 | 8.8 | 10.9 | [8 empty] | 0.69 | 8.1×10^-3 s^-1
SBQ | Applied Catalysis B: Environmental 2019, 248, 73–83 | Xingang Li | Fischer–Tropsch synthesis (Syngas → hydrocarbons) | Table 1 data. Co loading: TG=2.9 wt%, ICP=2.9 wt%; Activity=1.3×10^-5 molCO gCo^-1 s^-1; TOF=7.6×10^-3 s^-1; chain growth probability α=0.68. Reaction kept at XCO<10%. | Co/NCS-800 | HT+ SG/EISA | 400 |  | 4 | 0.2 | H2 (pure) | 400 |  |  |  | 10 | 2 | 220 | 2 | [9 empty] | <10 |  |  | 5.2 | 28.8 | 66 |  | 0.57 | 5.2 | 28.8 | 66 |  |  | NCS-800 (N-doped carbon nanospheres, carbonized 800°C) |  | 2.9 | 9.5 | 10.1 | [8 empty] | 0.68 | 7.6×10^-3 s^-1
SBQ | Nature Communications 2018, 9, 3250 | Xingang Li | Fischer–Tropsch synthesis (Syngas → hydrocarbons) | FTS in fixed-bed reactor; catalyst 0.5 g (pellet 0.25–0.42 mm). Reduced in pure H2 at 400°C for 10 h. Unless otherwise specified: 220°C, 2 MPa, CO/H2=1/2 (H2/CO=2), W/F=5.1 gcat·h·mol−1. Results after ≥20 h on stream. Table 1/2. TOF=0.064 s−1. Product split: C5–C11=62.4%, C10–C20=33.0%, C21+=4.6% | Cat-12h | HT + SG (EISA, TTAB-templated) + Cal | 400 |  | 4 | 0.5 | H2 (pure) | 400 |  |  |  | 10 | 2 | 220 | 2 |  |  | 331 | 0.23 | [5 empty] | 80.6 |  |  | 13 | 19.7 | 67.3 |  |  | 13 | 19.7 | 67.3 |  |  | SiO2 |  | 13.9 | 11.4 | 9.1 | [9 empty] | 0.064 s−1
SBQ | Nature Communications 2018, 9, 3250 | Xingang Li | Fischer–Tropsch synthesis (Syngas → hydrocarbons) | FTS in fixed-bed reactor; catalyst 0.5 g (pellet 0.25–0.42 mm). Reduced in pure H2 at 400°C for 10 h. Unless otherwise specified: 220°C, 2 MPa, CO/H2=1/2 (H2/CO=2), W/F=5.1 gcat·h·mol−1. Results after ≥20 h on stream. Table 1/2. TOF=0.058 s−1. Product split: C5–C11=52.6%, C10–C20=37.7%, C21+=9.7% | Cat-8h | HT + SG (EISA, TTAB-templated) + Calv | 400 |  | 4 | 0.5 | H2 (pure) | 400 |  |  |  | 10 | 2 | 220 | 2 |  |  | 329 | 0.22 | [5 empty] | 78.2 |  |  | 11.4 | 15.1 | 73.5 |  |  | 11.4 | 15.1 | 73.5 |  |  | SiO2 |  | 14.5 | 9.1 | 10.8 | [9 empty] | 0.058 s−1
SBQ | Nature Communications 2018, 9, 3250 | Xingang Li | Fischer–Tropsch synthesis (Syngas → hydrocarbons) | FTS in fixed-bed reactor; catalyst 0.5 g (pellet 0.25–0.42 mm). Reduced in pure H2 at 400°C for 10 h. Unless otherwise specified: 220°C, 2 MPa, CO/H2=1/2 (H2/CO=2), W/F=5.1 gcat·h·mol−1. Results after ≥20 h on stream. Table 1/2. TOF=0.039 s−1. Product split: C5–C11=33.8%, C10–C20=41.2%, C21+=25.0% | Cat-4h | HT + SG (EISA, TTAB-templated) + Cal | 400 |  | 4 | 0.5 | H2 (pure) | 400 |  |  |  | 10 | 2 | 220 | 2 |  |  | 312 | 0.23 | [5 empty] | 77 |  |  | 9.9 | 12.2 | 77.9 |  |  | 9.9 | 12.2 | 77.9 |  |  | SiO2 |  | 15.3 | 7.2 | 13.2 | [9 empty] | 0.039 s−1
SBQ | Nature Communications 2018, 9, 3250 | Xingang Li | Fischer–Tropsch synthesis (Syngas → hydrocarbons) | FTS in fixed-bed reactor; catalyst 0.5 g (pellet 0.25–0.42 mm). Reduced in pure H2 at 400°C for 10 h. Unless otherwise specified: 220°C, 2 MPa, CO/H2=1/2 (H2/CO=2), W/F=5.1 gcat·h·mol−1. Results after ≥20 h on stream. Table 1/2. TOF=0.037 s−1. Product split: C5–C11=48.0%, C10–C20=39.5%, C21+=12.5% | Cat-IM | IWI-IM + Cal | 400 |  | 4 | 0.5 | H2 (pure) | 400 |  |  |  | 10 | 2 | 220 | 2 |  |  | 165 | 0.48 | [5 empty] | 84 |  |  | 19.6 | 29.4 | 51 |  |  | 19.6 | 29.4 | 51 |  |  | SiO2 |  | 16.3 | 14.3 | 7.8 | [9 empty] | 0.037 s−1
SBQ | ACS Catalysis 2018, 8, 6177–6185 | Jinlin Li | Fischer–Tropsch synthesis (Syngas → hydrocarbons) | Pt=0.5 wt%, Co=12 wt%. Reduction/activation: H2, 330°C, 10 h; FTS: 210°C, 1.0 MPa, H2/CO=2, space velocity=4 SL g−1 h−1. CO conv: initial 28.6%, steady 19.9%. Cobalt-time yield=1.6×10^-3 molCO molCo^-1 s^-1; TOF=45.3×10^-3 s^-1; activity loss=30.4%. Selectivities (mol%): CH4 12.7, C2 0.7, C3 3.1, C4 1.6, C5+ 81.9. | CoPt/TiO2−C | IWI-CI (Co+Pt)/P25 + Dry + Cal | 210 |  | 5 |  | H2 (flowing) | 330 |  |  |  | 10 | 2 | 210 | 1 | space velocity 4 SL g−1 h−1 |  | 41.4 | 0.3 | 29 | 5.2 |  |  |  | 19.9 |  |  | 12.7 | 5.4 | 81.9 |  |  | 12.7 | 5.4 | 81.9 |  |  | TiO2 (Degussa P25) |  | 12 | 5.2 | 20.4 |  |  | 0.5 | [6 empty] | 45.3×10^-3 s^-1
SBQ | ACS Catalysis 2018, 8, 6177–6185 | Jinlin Li | Fischer–Tropsch synthesis (Syngas → hydrocarbons) | Pt=0.5 wt%, Co=12 wt%. Reduction/activation: H2, 330°C, 10 h; FTS: 210°C, 1.0 MPa, H2/CO=2, space velocity=4 SL g−1 h−1. CO conv: initial 66.3%, steady 48.2%. Cobalt-time yield=3.9×10^-3 molCO molCo^-1 s^-1; TOF=73.7×10^-3 s^-1; activity loss=27.3%. Selectivities (mol%): CH4 9.7, C2 0.8, C3 2.7, C4 2.7, C5+ 84.1. | CoPt/TiO2−P1 | IWI-CI + Dry + GDP | 210 |  | 1 |  | H2 (flowing) | 330 |  |  |  | 10 | 2 | 210 | 1 | space velocity 4 SL g−1 h−1 |  | 50.7 | 0.31 | 24.7 | 3.8 |  |  |  | 48.2 |  |  | 9.7 | 6.2 | 84.1 |  |  | 9.7 | 6.2 | 84.1 |  |  | TiO2 (Degussa P25) |  | 12 | 3.8 | 26.9 |  |  | 0.5 | [6 empty] | 73.7×10^-3 s^-1
SBQ | ACS Catalysis 2018, 8, 6177–6185 | Jinlin Li | Fischer–Tropsch synthesis (Syngas → hydrocarbons) | Pt=0.5 wt%, Co=12 wt%. Reduction/activation: H2, 330°C, 10 h; FTS: 210°C, 1.0 MPa, H2/CO=2, space velocity=4 SL g−1 h−1. CO conv: initial 55.6%, steady 39.6%. Cobalt-time yield=3.2×10^-3 molCO molCo^-1 s^-1; TOF=58.5×10^-3 s^-1; activity loss=28.8%. Selectivities (mol%): CH4 10.1, C2 0.8, C3 3.0, C4 2.7, C5+ 83.4. | CoPt/TiO2−P3 | IWI-CI + Dry + GDP | 210 |  | 3 |  | H2 (flowing) | 330 |  |  |  | 10 | 2 | 210 | 1 | space velocity 4 SL g−1 h−1 |  | 52.4 | 0.32 | 24.8 | 3.6 |  |  |  | 39.6 |  |  | 10.1 | 6.5 | 83.4 |  |  | 10.1 | 6.5 | 83.4 |  |  | TiO2 (Degussa P25) |  | 12 | 3.6 | 27.8 |  |  | 0.5 | [6 empty] | 58.5×10^-3 s^-1
SBQ | ACS Catalysis 2018, 8, 6177–6185 | Jinlin Li | Fischer–Tropsch synthesis (Syngas → hydrocarbons) | Pt=0.5 wt%, Co=12 wt%. Reduction/activation: H2, 330°C, 10 h; FTS: 210°C, 1.0 MPa, H2/CO=2, space velocity=4 SL g−1 h−1. CO conv: initial 4.8%, steady 3.4%. Cobalt-time yield=0.3×10^-3 molCO molCo^-1 s^-1; TOF=2.0×10^-3 s^-1; activity loss=14.9%. Selectivities (mol%): CH4 14.9, C2 1.4, C3 3.2, C4 2.4, C5+ 78.1. | CoPt/TiO2−P4 | IWI-CI + Dry + GDP | 210 |  | 4 |  | H2 (flowing) | 330 |  |  |  | 10 | 2 | 210 | 1 | space velocity 4 SL g−1 h−1 |  | 51.7 | 0.32 | 25.1 | 1.1 |  |  |  | 3.4 |  |  | 14.9 | 7 | 78.1 |  |  | 14.9 | 7 | 78.1 |  |  | TiO2 (Degussa P25) |  | 12 | 1.1 | 73.7 |  |  | 0.5 | [6 empty] | 2.0×10^-3 s^-1
SBQ | Ind. Eng. Chem. Res. 2019, 58, 3459–3467 | Zhenhua Li | Fischer–Tropsch synthesis (Syngas → hydrocarbons) | α=0.79; TOF(CO)=0.061 s^-1; | 20Co/SBA-15 | IWI-IM + Dry + Ar-Cal | 350 |  | 2 | 0.8 | H2 (pure) | 400 |  | 100 |  | 10 | 2 | 230 | 2 | 100 | 6750 | [7 empty] | 74.6 | 1.6 | [6 empty] | 21.4 | 10.4 | 68.3 |  |  | SBA-15 |  | 20 | 11.9 | 8.1 | [8 empty] | 0.79 | 0.061 s^-1;
SBQ | Ind. Eng. Chem. Res. 2019, 58, 3459–3467 | Zhenhua Li | Fischer–Tropsch synthesis (Syngas → hydrocarbons) | α=0.81; TOF(CO)=0.027 s^-1; | 20Co/SiO2 | IWI-IM + Dry + Ar-Cal | 350 |  | 2 | 0.8 | H2 (pure) | 400 |  | 100 |  | 10 | 2 | 230 | 2 | 100 | 6750 | [7 empty] | 45.2 | 0.5 | [6 empty] | 15.3 | 9.5 | 75.3 |  |  | SiO2 |  | 20 | 8.9 | 10.8 | [8 empty] | 0.81 | 0.027 s^-1;
SBQ | Ind. Eng. Chem. Res. 2019, 58, 3459–3467 | Zhenhua Li | Fischer–Tropsch synthesis (Syngas → hydrocarbons) | α=0.76; TOF(CO)=0.014 s^-1; | 20Co/CMK-3 | IWI-IM + Dry + Ar-Cal | 350 |  | 2 | 0.8 | H2 (pure) | 400 |  | 100 |  | 10 | 2 | 230 | 2 | 100 | 6750 | [7 empty] | 35.3 | 0 | [6 empty] | 25.2 | 12.5 | 62.2 |  |  | CMK-3 |  | 20 | 5.8 | 16.6 | [8 empty] | 0.76 | 0.014 s^-1;
CJL | Journal of the Indian Chemical Society 102 (2025) 102289 | Sudip Maity | Syngas to FTL |  | Co5Fe10Zr5Ru0.1 | wet impregnation | 450 | 2 | 5 |  | 99.99,0,0,0.001,0,0,0,0 | 450 | 0.1 |  | 400 | 15 | 2 | 240 | 3 |  | 500 | 144 | 0.19 | 4.38 |  |  |  |  | 53.47 | [7 empty] | 30.1 | 11.2 | 58.7 |  |  |  |  | 9.2 |  |  | 3.9 | 0.08 |  |  | 3.3 |  |  | 100 | 0.8
CJL | Journal of the Indian Chemical Society 102 (2025) 102289 | Sudip Maity | Syngas to FTL |  | Co10Fe5Zr5Ru0.1 | wet impregnation | 450 | 2 | 5 |  | 99.99,0,0,0.001,0,0,0,0 | 350 | 0.1 |  | 400 | 15 | 2 | 240 | 3 |  | 500 | 170 | 0.39 | 3.48 |  |  |  |  | 63.4 | [7 empty] | 15.8 | 20.4 | 63.8 |  |  |  |  | 4.1 |  |  | 4.8 | 0.1 |  |  | 9.5 |  |  | 100 | 0.84
CJL | Journal of the Indian Chemical Society 102 (2025) 102289 | Sudip Maity | Syngas to FTL |  | Co15Zr5Ru0.1 | wet impregnation | 450 | 2 | 5 |  | 99.99,0,0,0.001,0,0,0,0 | 350 | 0.1 |  | 400 | 15 | 2 | 240 | 3 |  | 500 | 175 | 0.14 | 4.3 |  |  |  |  | 80.75 | [7 empty] | 22.2 | 12.6 | 65.1 |  |  |  |  | 13.5 |  |  | 4.7 | 0.1 |  |  | 0 |  |  | 100 | 0.81
CJL | Journal of the Indian Chemical Society 102 (2025) 102289 | Sudip Maity | Syngas to FTL |  | Co15 | wet impregnation | 450 | 2 | 5 |  | 99.99,0,0,0.001,0,0,0,0 | 350 | 0.1 |  | 400 | 15 | 2 | 220 | 3 |  | 500 | 101 | 0.15 | 3.66 |  |  |  |  | 59.2 | [7 empty] | 8.9 | 8.3 | 82.8 |  |  |  |  | 14.8 |  |  | 0 | 0 |  |  | 0 |  |  | 100 | 0.81
CJL | Journal of the Indian Chemical Society 102 (2025) 102289 | Sudip Maity | Syngas to FTL |  | Co15Zr5Ru0.1 | wet impregnation | 450 | 2 | 5 |  | 99.99,0,0,0.001,0,0,0,0 | 350 | 0.1 |  | 400 | 15 | 2 | 220 | 3 |  | 500 | 136 | 0.13 | 4 |  |  |  |  | 75.1 | [7 empty] | 9.1 | 5.9 | 84.5 |  |  |  |  | 13.3 |  |  | 4.9 | 0 |  |  | 0 |  |  | 100 | 0.81
CJL | Journal of the Indian Chemical Society 102 (2025) 102289 | Sudip Maity | Syngas to FTL |  | Co5Fe10 | wet impregnation | 450 | 2 | 5 |  | 99.99,0,0,0.001,0,0,0,0 | 450 | 0.1 |  | 400 | 15 | 2 | 220 | 3 |  | 500 | 181 | 0.2 | 3.46 |  |  |  |  | 50.4 | [7 empty] | 24.1 | 11.2 | 64.7 |  |  |  |  | 4.2 |  |  | 0 | 0 |  |  | 9.7 |  |  | 100 | 0.77
CJL | Journal of the Indian Chemical Society 102 (2025) 102289 | Sudip Maity | Syngas to FTL |  | Co5Fe10Zr5 | wet impregnation | 450 | 2 | 5 |  | 99.99,0,0,0.001,0,0,0,0 | 450 | 0.1 |  | 400 | 15 | 2 | 220 | 3 |  | 500 | 170 | 0.13 | 3.4 |  |  |  |  | 53.5 | [7 empty] | 27.1 | 9.5 | 63.4 |  |  |  |  | 4.3 |  |  | 4.6 | 0 |  |  | 8.6 |  |  | 100 | 0.77
CJL | Journal of the Indian Chemical Society 102 (2025) 102289 | Sudip Maity | Syngas to FTL |  | Co10Fe5 | wet impregnation | 450 | 2 | 5 |  | 99.99,0,0,0.001,0,0,0,0 | 350 | 0.1 |  | 400 | 15 | 2 | 220 | 3 |  | 500 | 180 | 0.24 | 3.5 |  |  |  |  | 38.6 | [7 empty] | 28.4 | 5.1 | 60.4 |  |  |  |  | 8.9 |  |  | 0 | 0 |  |  | 4.6 |  |  | 100 | 0.78
CJL | Journal of the Indian Chemical Society 102 (2025) 102289 | Sudip Maity | Syngas to FTL |  | Co10Fe5Zr5 | wet impregnation | 455 | 2 | 5 |  | 99.99,0,0,0.001,0,0,0,0 | 350 | 0.1 |  | 400 | 15 | 2 | 220 | 3 |  | 500 | 162 | 0.15 | 2.56 |  |  |  |  | 31.5 | [7 empty] | 35.4 | 10.8 | 54.1 |  |  |  |  | 8.3 |  |  | 4.9 | 0 |  |  | 4 | C2+OH | 141.5 mg gcat -1 h−1 | 100 | 0.76
CJL | Chemical Engineering Journal 525 (2025) 169871 | Liangshu Zhong | Syngas to Higher Alcohols |  | 1.23Pt-CoMn | incipient wetness impregnation | 350 |  | 4 |  | 100,0,0,0,0,0,0,0 | 400 |  |  | 12000 |  | 1 | 240 | 3 |  | 3000 | [7 empty] | 49.9 | 20.8 | 56.7 | 7.8 |  |  | 45.4 |  | 8.8 |  | 42 | 99 | 67 | [7 empty] | 1.23 |  |  |  |  | 100 | 0.7
CJL | Chemical Engineering Journal 525 (2025) 169871 | Liangshu Zhong | Syngas to Higher Alcohols |  | 1.99Pt-CoMn | incipient wetness impregnation | 350 |  | 4 |  | 100,0,0,0,0,0,0,0 | 400 |  |  | 12000 |  | 1 | 240 | 3 |  | 3000 | [7 empty] | 18.3 | 16.2 | 54.6 | 8.8 |  |  | 38.8 |  | 13.2 |  |  | 99 | [8 empty] | 1.99 |  |  |  |  | 100 | 0.71
CJL | Chemical Engineering Journal 525 (2025) 169871 | Liangshu Zhong | Syngas to Higher Alcohols |  | CoMn | co-precipitation | 350 |  | 4 |  | 100,0,0,0,0,0,0,0 | 400 |  |  | 12000 |  | 1 | 240 | 3 |  | 3000 | [7 empty] | 31.5 | 24.1 | 60.2 | 13.2 |  | 30 | 43.3 |  |  |  |  | 98 | 51 | [12 empty] | 100 | 0.62
CJL | Materials Today Chemistry 50 (2025) 103144 | A.A. Vasilev | Syngas to FTL |  | IR-CS/ Fe-Co 500℃ | direct wet impregnation | 500 |  | 3 | [7 empty] | 1 | 380 | 2 |  | 1000 | 1533 | 0.85 | 2.2 |  |  |  |  | 90.7 | 44.9 |  | 20 | 19.6 | 14.8 | 0.7 | [6 empty] | IR-CS | 70.3 | 4.9 | [7 empty] | C5+ | 24.39mmol/gcat/h | 100
CJL | Materials Today Chemistry 50 (2025) 103145 | A.A. Vasilev | Syngas to FTL |  | IR-CS/ Fe-Co 600℃ | direct wet impregnation | 600 |  | 3 | [7 empty] | 1 | 380 | 2 |  | 1000 | 1489 | 0.83 | 2.2 | [17 empty] | IR-CS | 69.8 | 5.4 | [6 empty] | 5.8 |  |  | 100
CJL | Materials Today Chemistry 50 (2025) 103146 | A.A. Vasilev | Syngas to FTL |  | IR-CS/ Fe-Co 700℃ | direct wet impregnation | 700 |  | 3 | [7 empty] | 1 | 380 | 2 |  | 1000 | 1290 | 0.77 | 2.4 | [17 empty] | IR-CS | 70.1 | 7 | [6 empty] | 8.9 |  |  | 100
CJL | Materials Today Chemistry 50 (2025) 103147 | A.A. Vasilev | Syngas to FTL |  | IR-CS/ Fe-Co 800℃ | direct wet impregnation | 800 |  | 3 | [7 empty] | 1 | 380 | 2 |  | 1000 | 969 | 0.71 | 2.9 | [17 empty] | IR-CS | 71.5 | 8 | [6 empty] | 6.8 |  |  | 100
CJL | Catalysis Letters (2026) 156:2 | Halime Kord-Tamandani | Syngas to FTL |  | Co/Ag-Zn | incipient wetness impregnation | 350；380 |  | 3；4 | 1 | 100,0,0,0,0,0,0,0 | 400 | 2 |  | 4.2 | 12 | 2 | 230 | 6 |  | 5.1 | [7 empty] | 61 | [7 empty] | 18.6 | 26 | 56.8 |  |  |  |  | 15.41 | [5 empty] | 0.44 | 7.7 | C5+ | 5.5*10⁻⁵ molCO·gCo⁻¹·s⁻¹ | 100
CJL | Catalysis Letters (2026) 156:2 | Halime Kord-Tamandani | Syngas to FTL |  | Co/Ag-B | incipient wetness impregnation | 350；380 |  | 3；4 | 1 | 100,0,0,0,0,0,0,0 | 400 | 2 |  | 4.2 | 12 | 2 | 230 | 6 |  | 5.1 | [7 empty] | 69 | [7 empty] | 11.2 | 20.5 | 68.9 |  |  |  |  | 15.38 | [5 empty] | 0.52 |  | C5+ | 7.2*10⁻⁵ molCO·gCo⁻¹·s⁻¹ | 100
CJL | Catalysis Letters (2026) 156:2 | Halime Kord-Tamandani | Syngas to FTL |  | Co/Ag | incipient wetness impregnation | 350；380 |  | 3；4 | 1 | 100,0,0,0,0,0,0,0 | 400 | 2 |  | 4.2 | 12 | 2 | 230 | 6 |  | 5.1 | [7 empty] | 66 | [7 empty] | 15.5 | 22.5 | 64 |  |  |  |  | 16.04 | [5 empty] | 0.47 |  | C5+ | 6.3*10⁻⁵ molCO·gCo⁻¹·s⁻¹ | 100
LMM | Applied Catalysis A: General 2009,354 102–110 | J.W. Niemantsverdriet | Fischer–Tropsch synthesis |  | Co/Pt/r-Al2O3 | 浸渍法 | 250 |  |  |  | H2 (pure) | [6 empty] | 2
LMM | Journal of Molecular Catalysis A: Chemical 2009,311,7–16 | Ki-Won Jun | Fischer–Tropsch synthesis |  | Co/AlPO4 | 浸渍法 | 500 |  | 0.5 |  | 5%H2/He | 400 | [13 empty] | 122 | 0.7 | 20.1 | 57.4 |  |  |  | 16.5 | 17.9
LMM | Ind. Eng. Chem. Res. 2007, 46, 8938-8945 | Burtron H. Davis | Fischer–Tropsch synthesis |  | Co | 浸渍法 | [9 empty] | >=80 | 57.3/28.4 | 220 | 2 |  | 2000
LMM | Journal of Catalysis 248 (2007) 89–100 | Anders Holmen | Fischer–Tropsch synthesis |  | Co/Al2O3 | 浸渍法 | 773 |  | 10 |  | H2 (pure) | [6 empty] | 225 | 2 | 100 | [21 empty] | 20wt% cobalt and 0.5wt% rhenium
LMM | Journal of Catalysis 248 (2007) 89–101 | Anders Holmen | Fischer–Tropsch synthesis |  | Co/Al2O4 | 浸渍法 | [11 empty] | 270 | 2 | 100 | [21 empty] | 20wt% cobalt and 0.6wt% rhenium
LMM | Journal of Catalysis 248 (2007) 89–102 | Anders Holmen | Fischer–Tropsch synthesis |  | Co/Al2O5 | 浸渍法 | [15 empty] | 103 | 0.31 | 9 | [17 empty] | 20wt% cobalt and 0.7wt% rhenium
LMM | Journal of Catalysis 248 (2007) 89–103 | Anders Holmen | Fischer–Tropsch synthesis |  | Co/Al2O6 | 浸渍法 | [15 empty] | 86 | 0.19 | 7.9 | [17 empty] | 20wt% cobalt and 0.8wt% rhenium
LMM | Journal of Catalysis 248 (2007) 89–104 | Anders Holmen | Fischer–Tropsch synthesis |  | Co/Al2O7 | 浸渍法 | [15 empty] | 129 | 0.37 | 8.4 | [17 empty] | 20wt% cobalt and 0.9wt% rhenium
LMM | Journal of Catalysis 248 (2007) 89–105 | Anders Holmen | Fischer–Tropsch synthesis |  | Co/Al2O8 | 浸渍法 | [15 empty] | 112 | 0.24 | 8.1 | [17 empty] | 20wt% cobalt and 0.10wt% rhenium
LMM | Journal of Catalysis 248 (2007) 89–106 | Anders Holmen | Fischer–Tropsch synthesis |  | Co/Al2O9 | 浸渍法 | [15 empty] | 161 | 0.44 | 8.2 | [17 empty] | 20wt% cobalt and 0.11wt% rhenium
LMM | Journal of Catalysis 248 (2007) 89–107 | Anders Holmen | Fischer–Tropsch synthesis |  | Co/Al2O10 | 浸渍法 | [15 empty] | 136 | 0.3 | 10.5 | [17 empty] | 20wt% cobalt and 0.12wt% rhenium
LMM | Journal of Catalysis 248 (2007) 89–108 | Anders Holmen | Fischer–Tropsch synthesis |  | Co/Al2O11 | 浸渍法 | [15 empty] | 205 | 0.67 | 10.2 | [17 empty] | 20wt% cobalt and 0.13wt% rhenium
LMM | Journal of Catalysis 248 (2007) 89–109 | Anders Holmen | Fischer–Tropsch synthesis |  | Co/Al2O12 | 浸渍法 | [15 empty] | 129 | 0.47 | 10.6 | [17 empty] | 20wt% cobalt and 0.14wt% rhenium
LMM | Journal of Catalysis 248 (2007) 89–110 | Anders Holmen | Fischer–Tropsch synthesis |  | Co/Al2O13 | 浸渍法 | [15 empty] | 262 | 0.93 | 10.4 | [17 empty] | 20wt% cobalt and 0.15wt% rhenium
LMM

## 多余横列 (hidden)
0.67 | 250 | 1.5 | 1NL/gcat.h | 94.32 | 0.33 | 14.14 | 32.9 | 67.1